## tabsave(1)
Mechanisch-technologische Kenngrößen
Werkstoffnummer | CW024A (DIN EN 1057 : 2006-08)
Werkstoffname | Cu-DHP
Norm | DIN EN 1057 : 1996-05;DIN EN 1172 : 1996-10;DIN EN 1652 : 1998-03;DIN EN 1653 : 2000-11;DIN EN 12163
Werkstoffgruppe | Kupfer (EN)
Werkstoffgebiet | NE-Knetwerkstoffe
Nennmaß [mm] |  | Zugfestigkeit [N/mm²] |  | 0.2%-Dehngrenze [N/mm²]
Nennmaß [mm] |  | Zugfestigkeit [N/mm²] |  | 0.2%-Dehngrenze [N/mm²]
Halbzeug: Platte, Blech, Band, Streifen, Ronde Zustand: Festigkeitskurzzeichen: R200
5 | 0 | 200 | 250 | <=100
Halbzeug: Platte, Blech, Band, Streifen, Ronde Zustand: Festigkeitskurzzeichen: H040
5 | 0
Halbzeug: Blech, Band, Streifen, Ronden Zustand: Festigkeitskurzzeichen: R220
0.2 | 5 | 220 | 260 | <=140
Halbzeug: Blech, Band, Streifen, Ronden Zustand: Festigkeitskurzzeichen: H040
0.2 | 5
Halbzeug: Platte, Blech, Band, Streifen, Ronde Zustand: Festigkeitskurzzeichen: R240
0.2 | 15 | 240 | 300 | >=180
Halbzeug: Platte, Blech, Band, Streifen, Ronde Zustand: Festigkeitskurzzeichen: H065
0.2 | 15
Halbzeug: Platte, Blech, Band, Streifen, Ronde Zustand: Festigkeitskurzzeichen: R290
0.2 | 15 | 290 | 360 | >=250
Halbzeug: Platte, Blech, Band, Streifen, Ronde Zustand: Festigkeitskurzzeichen: H090
0.2 | 15
Halbzeug: Blech, Band, Streifen, Ronden Zustand: Festigkeitskurzzeichen: R360
0.2 | 2 | 360 | 0 | >=320
Halbzeug: Blech, Band, Streifen, Ronden Zustand: Festigkeitskurzzeichen: H110
0.2 | 2
Halbzeug: Platte, Blech, Ronde Zustand: Festigkeitskurzzeichen: R200
2.5 | 50 | 200 | 0 | >=40
Halbzeug: Rohr (nahtlos) Zustand: weichgeglüht Festigkeitskurzzeichen: R220
6 | 54 | 220 | 0
Halbzeug: Rohr (nahtlos) Zustand: halbhart Festigkeitskurzzeichen: R250
6 | 66.7 | 250 | 0
6 | 159 | 250 | 0
Halbzeug: Rohr (nahtlos) Zustand: hart Festigkeitskurzzeichen: R290
6 | 267 | 290 | 0
Halbzeug: Blech, Band Zustand: Festigkeitskurzzeichen: R220
0.5 | 1 | 220 | 260 | <=140
Halbzeug: Blech, Band Zustand: Festigkeitskurzzeichen: H040
0.5 | 1
Halbzeug: Blech, Band Zustand: Festigkeitskurzzeichen: R240
0.5 | 1 | 240 | 300 | >=180
Halbzeug: Blech, Band Zustand: Festigkeitskurzzeichen: H065
0.5 | 1
Halbzeug: Blech, Band Zustand: Festigkeitskurzzeichen: R290
0.5 | 1 | 290 | 0 | >=250
Halbzeug: Blech, Band Zustand: Festigkeitskurzzeichen: H090
0.5 | 1
Halbzeug: Stange Zustand: Festigkeitskurzzeichen: M
2 | 80
Halbzeug: Stange Zustand: geglüht Festigkeitskurzzeichen: R200
2 | 80 | 200 | 0 | 80
Halbzeug: Stange Zustand: geglüht Festigkeitskurzzeichen: H035
2 | 80
Halbzeug: Stange Zustand: Festigkeitskurzzeichen: R250
2 | 10 | 250 | 0 | 220
10 | 30 | 250 | 0 | 210
Halbzeug: Stange Zustand: Festigkeitskurzzeichen: R230
30 | 80 | 230 | 0 | 190
Halbzeug: Stange Zustand: Festigkeitskurzzeichen: H065
2 | 80
Halbzeug: Stange Zustand: Festigkeitskurzzeichen: R300
2 | 20 | 300 | 0 | 280
Halbzeug: Stange Zustand: Festigkeitskurzzeichen: R280
20 | 40 | 280 | 0 | 260
Halbzeug: Stange Zustand: Festigkeitskurzzeichen: H085
2 | 40
Halbzeug: Stange Zustand: Festigkeitskurzzeichen: R260
40 | 80 | 260 | 0 | 230
Halbzeug: Stange Zustand: Festigkeitskurzzeichen: H075
40 | 80
Halbzeug: Stange Zustand: Festigkeitskurzzeichen: R350
2 | 10 | 350 | 0 | 330
Halbzeug: Stange Zustand: Festigkeitskurzzeichen: H100
2 | 10
Halbzeug: Vormaterial für Schmiedestücke Zustand: Festigkeitskurzzeichen: M
Halbzeug: Vormaterial für Schmiedestücke Zustand: Festigkeitskurzzeichen: H040
6 | 80 | 200 | 200 | 50
6 | 60 | 200 | 200 | 50
Halbzeug: Draht Zustand: Festigkeitskurzzeichen: M
Halbzeug: Draht Zustand: Festigkeitskurzzeichen: R200
1.5 | 20 | 200 | 270 | 60
Halbzeug: Draht Zustand: Festigkeitskurzzeichen: H040
1.5 | 20
Halbzeug: Draht Zustand: Festigkeitskurzzeichen: R270
1 | 8 | 270 | 0 | 250
Halbzeug: Draht Zustand: Festigkeitskurzzeichen: H065
1 | 8
Halbzeug: Draht Zustand: Festigkeitskurzzeichen: R250
8 | 20 | 250 | 0 | 230
Halbzeug: Draht Zustand: Festigkeitskurzzeichen: H065
8 | 20
Halbzeug: Draht Zustand: Festigkeitskurzzeichen: R330
1 | 8 | 330 | 0 | 290
Halbzeug: Draht Zustand: Festigkeitskurzzeichen: H090
1 | 8
Halbzeug: Draht Zustand: Festigkeitskurzzeichen: R300
8 | 15 | 300 | 0 | 250
Halbzeug: Draht Zustand: Festigkeitskurzzeichen: H090
8 | 15
Halbzeug: Draht Zustand: Festigkeitskurzzeichen: R400
1 | 8 | 400 | 0 | 380
Halbzeug: Draht Zustand: Festigkeitskurzzeichen: H105
1 | 8
Halbzeug: Draht Zustand: Festigkeitskurzzeichen: R350
8 | 12 | 350 | 0 | 320
Halbzeug: Draht Zustand: Festigkeitskurzzeichen: H105
8 | 12
Halbzeug: Profil, Rechteckstange Zustand: Festigkeitskurzzeichen: M
Halbzeug: Profil, Rechteckstange Zustand: Festigkeitskurzzeichen: R280
0 | 6 | 280 | 0 | 220
Halbzeug: Profil, Rechteckstange Zustand: Festigkeitskurzzeichen: H085
0 | 6
Halbzeug: Profil, Rechteckstange Zustand: Festigkeitskurzzeichen: R240
6 | 60 | 240 | 0 | 180
Halbzeug: Profil, Rechteckstange Zustand: Festigkeitskurzzeichen: H065
6 | 60
Halbzeug: Rohr (nahtlos) Zustand: Festigkeitskurzzeichen: M
0 | 20
Halbzeug: Rohr (nahtlos) Zustand: geglüht Festigkeitskurzzeichen: R200
0 | 20 | 200 | 0 | <=110
Halbzeug: Rohr (nahtlos) Zustand: geglüht Festigkeitskurzzeichen: H040
0 | 20
Halbzeug: Rohr (nahtlos) Zustand: Festigkeitskurzzeichen: R250
0 | 10 | 250 | 0 | >=150
Halbzeug: Rohr (nahtlos) Zustand: Festigkeitskurzzeichen: H070
0 | 10
Halbzeug: Rohr (nahtlos) Zustand: Festigkeitskurzzeichen: R290
0 | 5 | 290 | 0 | >=250
Halbzeug: Rohr (nahtlos) Zustand: Festigkeitskurzzeichen: H095
0 | 5
Halbzeug: Rohr (nahtlos) Zustand: Festigkeitskurzzeichen: R360
0 | 3 | 360 | 0 | >=320
Halbzeug: Rohr (nahtlos) Zustand: Festigkeitskurzzeichen: H110
0 | 3
Halbzeug: Rohr (nahtlos) Zustand: Festigkeitskurzzeichen: R240
0 | 6.1 | 240 | 0
Halbzeug: Rohr (nahtlos) Zustand: Festigkeitskurzzeichen: H050
0 | 6.1
Halbzeug: Rohr (nahtlos) Zustand: Festigkeitskurzzeichen: R320
0 | 6.1 | 320 | 0
Halbzeug: Rohr (nahtlos) Zustand: Festigkeitskurzzeichen: H095
0 | 6.1
Halbzeug: Rohr (nahtlos) Zustand: Festigkeitskurzzeichen: R395
0 | 6.1 | 395 | 515
Halbzeug: Rohr (nahtlos) Zustand: Festigkeitskurzzeichen: H110
0 | 6.1
Halbzeug: Rohr (nahtlos) Zustand: Festigkeitskurzzeichen: R250
0.5 | 3 | 250 | 0 | >=150
Halbzeug: Rohr (nahtlos) Zustand: Festigkeitskurzzeichen: H075
0.5 | 3
Halbzeug: Rohr (nahtlos) Zustand: Festigkeitskurzzeichen: R290
0.5 | 3 | 290 | 0 | >=250
Halbzeug: Rohr (nahtlos) Zustand: Festigkeitskurzzeichen: H100
0.5 | 3
Halbzeug: Rippenrohr (nahtlos, gewalzt) Zustand: Festigkeitskurzzeichen: R220
1 | 3 | 220 | 0 | >=40
Halbzeug: Rippenrohr (nahtlos, gewalzt) Zustand: Festigkeitskurzzeichen: H040
1 | 3
Halbzeug: Band (feuerverzinnt) Zustand: weichgeglüht Festigkeitskurzzeichen: R220
1 | 0 | 220 | 0
Halbzeug: Band (feuerverzinnt) Zustand: halbhart Festigkeitskurzzeichen: R250
|  | 250 | 0
Halbzeug: Band (feuerverzinnt) Zustand: hart Festigkeitskurzzeichen: R290
|  | 290 | 0
Halbzeug: Band (feuerverzinnt) Zustand: Festigkeitskurzzeichen: R220
0.2 | 1.5 | 220 | 260 | >=140
Halbzeug: Band (feuerverzinnt) Zustand: Festigkeitskurzzeichen: H040
0.2 | 1.5
Halbzeug: Band (feuerverzinnt) Zustand: Festigkeitskurzzeichen: R240
0.2 | 1.5 | 240 | 300 | >=180
Halbzeug: Band (feuerverzinnt) Zustand: Festigkeitskurzzeichen: H065
0.2 | 1.5
Halbzeug: Band (feuerverzinnt) Zustand: Festigkeitskurzzeichen: R290
0.2 | 1.5 | 290 | 360 | >=250
Halbzeug: Band (feuerverzinnt) Zustand: Festigkeitskurzzeichen: H090
0.2 | 1.5
Halbzeug: Band (feuerverzinnt) Zustand: Festigkeitskurzzeichen: R360
0.2 | 1.5 | 360 | 0 | >=320
Halbzeug: Band (feuerverzinnt) Zustand: Festigkeitskurzzeichen: H110
0.2 | 1.5
Halbzeug: Rohr (nahtlos) Zustand: geglüht Festigkeitskurzzeichen: R220
|  | 220 | 0
Halbzeug: Rohr (nahtlos) Zustand: halbhart Festigkeitskurzzeichen: R250
|  | 250 | 0
Halbzeug: Rohr (nahtlos) Zustand: hart Festigkeitskurzzeichen: R290
|  | 290 | 0
Halbzeug: Rohr (nahtlos) Zustand: kaltverfestigt Festigkeitskurzzeichen: Y080
|  | 220 | 0 | 80
Halbzeug: Rohr (nahtlos) Zustand: geglüht Festigkeitskurzzeichen: Y040
|  | 220 | 0 | 40
Halbzeug: Rohr (nahtlos) Zustand: weichgeglüht Festigkeitskurzzeichen: Y035
|  | 210 | 0 | 35
Halbzeug: Band (elektrolytisch verzinnt) Zustand: Festigkeitskurzzeichen: R220
0.2 | 1.5 | 220 | 260 | >=140
Halbzeug: Band (elektrolytisch verzinnt) Zustand: Festigkeitskurzzeichen: H040
0.2 | 1.5
Halbzeug: Band (elektrolytisch verzinnt) Zustand: Festigkeitskurzzeichen: R240
0.2 | 1.5 | 240 | 300 | >=180
Halbzeug: Band (elektrolytisch verzinnt) Zustand: Festigkeitskurzzeichen: H065
0.2 | 1.5
Halbzeug: Band (elektrolytisch verzinnt) Zustand: Festigkeitskurzzeichen: R290
0.2 | 1.5 | 290 | 360 | >=250
Halbzeug: Band (elektrolytisch verzinnt) Zustand: Festigkeitskurzzeichen: H090
0.2 | 1.5
Halbzeug: Band (elektrolytisch verzinnt) Zustand: Festigkeitskurzzeichen: R360
0.2 | 1.5 | 360 | 0 | >=320
Halbzeug: Band (elektrolytisch verzinnt) Zustand: Festigkeitskurzzeichen: H110
0.2 | 1.5
Halbzeug: Zustand: Festigkeitskurzzeichen:
|  | 200 | 0
|  | 200 | 0 | >=100
|  | 200 | 0
|  | 200 | 0
|  | 190 | 0
|  | 180 | 0
|  | 170 | 0 | >=95
|  | 160 | 0
|  | 150 | 0
|  | 145 | 0
>=85
Halbzeug: Zustand: warmgewalzt Festigkeitskurzzeichen:
|  | 221 | 0 | >=97
|  | 221 | 0 | >=97
|  | 207 | 0 | >=96
|  | 186 | 0 | >=96
|  | 181 | 0 | >=90
Quelle:
Q1) | DIN EN 1652 : 1998-03
Q2) | DIN EN 1653 : 1998-03
Q3) | DIN EN 1057 : 2006-08
Q4) | DIN EN 1172 : 1996-10
Q5) | DIN EN 12163 : 1998-04
Q6) | DIN EN 12165 : 1998-04
Q7) | DIN EN 12166 : 1998-04
Q8) | DIN EN 12167 : 1998-04
Q9) | DIN EN 12449 : 1999-10
Q10) | DIN EN 12450 : 1999-10
Q11) | DIN EN 12451 : 1999-10
Q12) | DIN EN 12452 : 1999-10
Q13) | DIN EN 13348 : 2008-11
Q14) | DIN EN 13148 : 2002-01
Q15) | DIN EN 12735-1 : 2005-06
Q16) | DIN EN 12735-2 : 2005-07
Q17) | DIN EN 14436 : 2004-11
Q18) | Werkstoff-Kennwertblatt Institut für Leichtbau Dresden
Bemerkung:
B1) | Nennmaß: Dicke. Rp0,2 nur zur Information. A5 gilt für eine Dicke über 2,5 mm.
B2) | Nennmaß: Dicke.
B3) | Nennmaß: Dicke. Rp0,2 nur zur Information. A(L=50 mm) für Dicken bis 2,5 mm, über 2,5 mm A5.
B4) | Nennmaß: Dicke. Rp0,2 nur zur Information.
B5) | Nennmaß: Dicke. Härte HV: 55 (Ungefährwert, nur zur Information).
B6) | Nennmaß: Außendurchmesser.
B7) | Nennmaß: Durchmesser oder Schlüsselweite. Ohne festgelegte Anforderungen an die mechanischen Eigenschaften.
B8) | Nennmaß: Durchmesser oder Schlüsselweite. Rp0,2 nur zur Information (Ungefährwert). Bruchdehnung A(L=100 mm): Nennmaß ab 0,5 bis > 4 mm, A10: 4 bis 8 mm, A5: > 8 mm.
B9) | Nennmaß: Durchmesser oder Schlüsselweite.
B10) | Nennmaß: Durchmesser oder Schlüsselweite. Rp0,2 nur zur Information (Ungefährwert). Bruchdehnung A5 für Nennmaß (Durchmesser oder Schlüsselweite) > 8 mm.
B11) | Nennmaß: Durchmesser oder Schlüsselweite. Rp0,2 nur zur Information (Ungefährwert). Bruchdehnung A(L=100 mm): Nennmaß ab 0,5 bis > 4 mm, A10: 4 bis 8 mm, A5: > 8 mm. Bruchdehnung A(L=100 mm) und A10 nur zur Information.
B12) | Nennmaß (Durchmesser oder Schlüsselweite): alle Maße. Ohne festgelegte Anforderungen an die mechanischen Eigenschaften.
B13) | Nennmaß: Querschnittsmaß (Durchmesser). Bruchdehnung A5: 30 % (Ungefährwert, nur zur Information). Werte für Rm und Rp0,2 nur zur Information (Ungefährwerte).
B14) | Nennmaß: Querschnittsmaß (Schlüsselweite). Bruchdehnung A5: 30 % (Ungefährwert, nur zur Information). Werte für Rm und Rp0,2 nur zur Information (Ungefährwerte).
B15) | Nennmaß: Durchmesser oder gleich große Querschnittsfläche für vielkantige Drähte. Nennmaß: alle Maße. Ohne festgelegte Eigenschaften an die mechanischen Eigenschaften.
B16) | Nennmaß: Durchmesser oder gleich große Querschnittsfläche für vielkantige Drähte. Rp0,2 nur zur Information (Ungefährwert). Bruchdehnung A(L=100 mm): Nennmaß ab 0,5 bis < 4 mm, A10: 4 bis 8 mm, A5: > 8 mm.
B17) | Nennmaß: Durchmesser oder gleich große Querschnittsfläche für vielkantige Drähte.
B18) | Nennmaß: Durchmesser oder gleich große Querschnittsfläche für vielkantige Drähte. Rp0,2 nur zur Information (Ungefährwert). Bruchdehnung A(L=100 mm): Nennmaß ab 0,5 bis < 4 mm, A!=: 4 bis 8 mm.
B19) | Nennmaß: Durchmesser oder gleich große Querschnittsfläche für vielkantige Drähte. Rp0,2 nur zur Information (Ungefährwert).
B20) | Nennmaß: Durchmesser oder gleich große Querschnittsfläche für vielkantige Drähte. Rp0,2 nur zur Information (Ungefährwert). Bruchdehnung A(L=100 mm): Nennmaß ab 0,5 bis < 4 mm, A10: 4 bis 8 mm. Bruchdehnung A(L=100 mm) nur zur Information.
B21) | Nennmaß: Dicke (Querschnittsmaß) der Rechteckstangen. Nennmaß: alle Maße. Ohne festgelegte Anforderungen an die mechanischen Eigenschaften.
B22) | Nennmaß: Dicke der Rechteckstangen. Die mech. Eigensch. der Profile sind von der Form und den Maßen des Profiles abhängig und zwischen Käufer und Lieferer zu vereinbaren. Rp0,2 nur zur Information (Ungefährwert). A5: 10 % (Ungefährwert, nur zur Inform.)
B23) | Nennmaß: Dicke (Querschnittsmaß) der Rechteckstangen. Werte gelten nur für Rechteckstangen. Die mechanischen Eigenschaften der Profile sind von der Form und den Maßen des Profiles abhängig und zwischen Käufer und Lieferer zu vereinbaren.
B24) | Nennmaß: Dicke der Rechteckstangen. Die mech. Eigensch. der Profile sind von der Form und den Maßen des Profiles abhängig und zwischen Käufer und Lieferer zu vereinbaren. Rp0,2 nur zur Information (Ungefährwert). A5: 18 % (Ungefährwert, nur zur Inform.)
B25) | Nennmaß: Wanddicke. Ohne festgelegte Anforderungen an die mechanischen Eigenschaften.
B26) | Nennmaß: Wanddicke.
B27) | Nennmaß: Außendurchmesser. Innendurchmesser: 0,30 bis 4,45 mm.
B28) | Nennmaß: Wanddicke. Außendurchmesser: 6 bis 76 mm. Aufweitung: mind. 20 %.
B29) | Nennmaß: Wanddicke. Außendurchmesser: 6 bis 76 mm.
B30) | Nennmaß: Wanddicke im unberippten Querschnitt. Außendurchmesser: 6 bis 35 mm, Rippenhöhe bis 1,5 mm.
B31) | Vickerhärte: HV 5. Die mechanischen Eigenschaften gelten nur für Rohre mit einer Wanddicke ab 1 mm. Härtewerte (nicht verbindlich) sind Richtwerte
B32) | Vickerhärte: HV 5. Härtewerte (nicht verbindlich) sind Richtwerte
B33) | 0.2-Dehngrenze nur zur Information
B34) | Richtwerte der Härte (HV 5) sind nicht verbindlich
B35) | durch Richten kaltverfestigt
B36) | Mechanische Eigenschaften vom Band vor dem Verzinnen oder vom Grundwerkstoff. Werte von Rp0,2 nur zur Information
B37) | Mechanische Eigenschaften vom Band vor dem Verzinnen oder vom Grundwerkstoff
B38) | Kennwerte von der vergleichbaren DIN-Marke übernommen. Informationswerte.