## tabsave
Physikalische Eigenschaften
Werkstoffnummer | CW024A (DIN EN 1057 : 2006-08)
Werkstoffname | Cu-DHP
Norm | DIN EN 1057 : 1996-05;DIN EN 1172 : 1996-10;DIN EN 1652 : 1998-03;DIN EN 1653 : 2000-11;DIN EN 12163
Werkstoffgruppe | Kupfer (EN)
Werkstoffgebiet | NE-Knetwerkstoffe
Temperatur [Â°C] | Dichte [g/cmÂ³] | ElastizitÃ¤tsmodul [kN/mmÂ²] | Linearer Ausdehnungskoeffizient zw. 20 und ... Â°C [10^-6*K^-1] | WÃ¤rmeleitfÃ¤higkeit [W/m*K] | Spez. elektr. Widerstand [Ohm*m*10^-6] | Spezifische WÃ¤rmekapazitÃ¤t [J/kg*K*10Â³] | Elektrische LeitfÃ¤higkeit [m*Ohm^-1*mm^-2]
Temperatur [Â°C] | Dichte [g/cmÂ³] | ElastizitÃ¤tsmodul [kN/mmÂ²] | Linearer Ausdehnungskoeffizient zw. 20 und ... Â°C [10^-6*K^-1] | WÃ¤rmeleitfÃ¤higkeit [W/m*K] | Spez. elektr. Widerstand [Ohm*m*10^-6] | Spezifische WÃ¤rmekapazitÃ¤t [J/kg*K*10Â³] | Elektrische LeitfÃ¤higkeit [m*Ohm^-1*mm^-2] |  | min | max
20 | 8.94 | 132 |  | 305 | 0.022 | 0.386 | 46.5 | Q1 B1
50 |  |  |  | 310 | 0.024 |  |  | Q2 B2
100 |  | 128 | 16.8 | 318 | 0.027 | 0.393 |  | Q2 B2
150 |  |  |  | 326 | 0.029 |  |  | Q2 B2
200 |  | 122 | 17.3 | 334 | 0.033 | 0.403 |  | Q2 B2
300 |  | 118 | 17.7 |  |  | 0.415 |  | Q2 B2
Quelle:
Q1) | Werkstoffblatt DKI
Q2) | Werkstoffdatenblatt DKI
Bemerkung:
B1) | Kennwerte von der vergleichbaren DIN-Marke Ã¼bernommen. Schmelzpunkt 1083 grd C.E-Modul im Zustand kaltumgef.(110 kN/mmÂ²im geglÃ¼hten Zustand). WÃ¤rmeleitfÃ¤higkeit 293 bis 364 W/m*K
B2) | Kennwerte von der vergleichbaren DIN-Marke Ã¼bernommen